## 切刀，成型机，产品状态关系示意图
切刀，增压器，成型机，产品状态关系示意图
上死点 |  |  |  | T0 |  |  |  | T1 |  | T2 |  | T3 |  | T4
下死点
切刀状态
[8 empty] | A上压 |  | A保压 |  | A保压 | A泄压
B上压
增压器状态 |  | 泄压状态 | [5 empty] | A上压 |  | A保压 |  |  | B上压 |  | 泄压状态
切刀状态说明 | [6 empty] | 切刀动作起点 |  | 切刀切换为保压状态 |  | 切刀保压终点 |  | 切刀下行起点
|  | 切刀处于下死点 | [5 empty] | 切刀整体上死点时间，产品浇口处冷却时间 |  |  |  |  | 切刀处于下死点
成型机动作状态 |  | 开模状态 |  | 高压锁模 | 射胶状态 | 保压状态 |  | 螺杆回退状态 | [7 empty] | 开模状态
浇口冷却状态
产品冷却状态
时间设定 | [7 empty] | 1.按正常调机出合格产品，射出加保压时间+0.5~1秒为T1，逐步递减0.1到不影响产品良率为佳
2.在浇口不回流前提下设定为2秒，若有回流则递增
3.根据浇口切口端面冷却状态判定
4.原则上为定值2秒
注意事项 | [7 empty] | 1.T1时间短造成短射，太长造成浇口冷却，造成切口毛边。
2.T2时间太短造成切刀无法达到上死点，太长造成油温升高
[8 empty] | T2加T3为浇口冷却时间 |  |  |  |  | 3.T3太短造成浇口端面变形
4.T4太长造成油温升高
T1~T4总时间必须在开模前完成所有动作